## Sheet1
產品名稱	貨品分類號列(CCC_CODE)	廠牌型號或規格	數量	報驗義務人名稱(地址)	製造工廠名稱	申請報驗日期	報驗申請書號碼	不合格通知日期	不合格原因	產地	處置方式	是否申請原樣複驗(15天內)	是否重新報驗
複合木質地板	44092900006E	VI DUC COMPANY LIMITED/148W(15MM,F1)/NIL	510.29 MTK	佳隆機械工業股份有限公司台中巿豐原巿南田里水源路２５８巷２４、２６、２８號	VI DUC COMPANY LIMITED	1060830	205T6204003007	民國106年09月13日	甲醛釋出量檢驗結果不符合 CNS11342 表6 F1級。甲醛釋出量規定平均值0.3mg/L以下,最大值0.4mg/L以下,試驗結果:平均值0.4mg/L,最大值0.8mg/L。	越南	具結放行後封存	未申請	未申請
複合木質地板	44129952003E	PALADIN LAKE(CAMBODIA)WOOD INDUSTRY CO.,/BS0040(12mm,F1)/12*189*1900MM	904.0 CTN	寶陞國際股份有限公司臺北市信義區忠孝東路五段５０８號３樓之９	PALADIN LAKE(CAMBODIA)WOOD INDUSTRY CO.,LTD	1060904	205T6502526009	民國106年09月13日	甲醛釋出量檢驗結果不符合 CNS11342 表6 F1級。甲醛釋出量規定平均值0.3mg/L以下,最大值0.4mg/L以下,試驗結果:平均值0.4mg/L,最大值0.7mg/L。	柬埔寨	具結放行後封存	未申請	未申請
兒童平衡車	95030011001B	DONGGUAN CITY FAMILIDOO INDUSTARIAL CO.,/NC718/NIL	9.0 PCE	新世紀產品有限公司臺北市松山區塔悠路２０８號９樓	DONGGUAN CITY FAMILIDOO INDUSTARIAL CO.,LTD.	1060831	205T6164152001	民國106年09月14日	“兒童平衡車NC718 (項次4)” 依據CNS 15138-1鄰苯二甲酸酯類塑化劑檢驗法第一部:氣相層析質譜法測試，其中黑色軟塑膠握把塑化劑含量為17.34%( DBP=0.52%、DEHP=13.91%、DINP=2.38%、DIDP=0.53%)，黑色軟塑膠龍頭固定環塑化劑含量為8.54%( DEHP=8.54%)，超過CNS 4797塑化劑含量0.1%之規定。	中國大陸
餐椅	94018000000B	NO BRAND/NIL/長590X寬640X高740mm	100.0 PCE	亞商大地股份有限公司臺北市松山區民族東路677號1樓	GUANGZHOU PERFECT CO., LTD.	1060807	20206393349005	民國106年08月31日	1.經「孔洞、縫隙及開口」檢查後，餐盤底下有深度超過10mm，大小介於7~12mm之孔洞，不符合CNS 15017 第5.2節之規定。 2.經「受到動力機構影響的剪切及擠壓點」檢查後，餐盤與扶手處有小於12mm大於5mm之可觸及的擠壓點，不符合CNS 15017 第5.3.2節之規定。 3.為提供餐椅使用說明書(包括裝配、調整、維護、收合等圖說及注意事項、警語內容)，不符合CNS 15017 第10.3節之規定。	中國大陸	具結放行後封存	未申請	未申請
G29 抗溶劑手套	40151990906A	JACKSON SAFETY/49826/25雙/箱	10.0 CTN	英屬蓋曼群島商金百利克拉克股份有限公司台灣分公司台北市信義區信義路5段8號8樓	KIMBERLY-CLARK CORPORATION.	1060828	20206387110002	民國106年09月14日	拉伸載重試驗時,數據3.4kgf/cm,不符合CNS 8068第4.2及7.3節規定不滲透試驗時,(A-2)手套有顯著之膨脹現象,不符合CNS 8068第4.4及7.5.2節規定	馬來西亞	具結放行後封存	未申請	未申請
合金模型車	95030041005	NIL/NIL/NIL	478.0 PCE	寶嘉聯合股份有限公司台北市內湖區南京東路6段338號	NIL	1060825	204C6005526001	民國106年09月15日	“合金模型車 (項次8)”，經CNS15138-1(塑膠製品中鄰苯二甲酸酯類塑化劑試驗法-第一部：氣相層析質譜法)測試，其中材質(1)軟塑膠(輪胎)，顏色:黑色，塑化劑含量為18.79% (DEHP=18.79%)；不符合CNS4797規定之不得超過0.1%要求，故評定不合格。(2)塑膠(車身)，顏色:白(INK)，塑化劑含量為0.19% (DMP=0.19%)；不符合CNS4797規定之不得超過0.1%要求，故評定不合格。	中國大陸	具結放行後封存	未申請	未申請